## Kodra 1000D
KODRA 1000D PU60gr
Поверхностная плотность | г/м2 | 308
Толщина | мм | 0.53
Число нитей на дюйм | шт | 35x25
Водонепроницаемость | мм вод. ст. | 600
Разрывная нагрузка | Н | по основе: 2270
по утку: 1870
Удлинение при разрыве | % | по основе: 37
по утку: 48
Раздирающая нагрузка | Н | по основе: 127
по утку: 147