## N_Oxf1680D
N/OXFORD 1680D WR PU 60 gr
Поверхностная плотность | г/м2 | 388
Толщина | мм | 0.58
Число нитей на дюйм | шт | 23x21
Водонепроницаемость | мм вод. ст. | 2000
Разрывная нагрузка | Н | по основе: 3410
по утку: 2607
Удлинение при разрыве | % | по основе: 38
по утку: 44
Раздирающая нагрузка | Н | по основе: 421
по утку: 500