## P_Taf R_S PU2000
POLY TAFFETA 190 R/S (4x4) PU 2000mm
Поверхностная плотность | г/м2 | 88
Толщина | мм | 0.11
Число нитей на дюйм | шт | 102x79
Водонепроницаемость | мм вод. ст. | 8000
Разрывная нагрузка | Н | по основе: 696
по утку: 480
Удлинение при разрыве | % | по основе: 20
по утку: 21
Раздирающая нагрузка | Н | по основе: 13
по утку: 16