## N_Oxf 210D
N/OXFORD 210D PU20gr
Поверхностная плотность | г/м2 | 108
Толщина | мм | 0.17
Число нитей на дюйм | шт | 57х51
Водонепроницаемость | мм вод. ст. | до 500
Разрывная нагрузка | Н | по основе: 950
по утку: 1010
Удлинение при разрыве | % | по основе: 33
по утку: 38
Раздирающая нагрузка | Н | по основе: 50
по утку: 40