## P_Taf PU3000
POLY TAFFETA 190 PU 3000mm
Поверхностная плотность | г/м2 | 84
Толщина | мм | 0.1
Число нитей на дюйм | шт | 100x75
Водонепроницаемость | мм вод. ст. | 10000
Разрывная нагрузка | Н | по основе: 637
по утку: 274
Удлинение при разрыве | % | по основе: 20
по утку: 11
Раздирающая нагрузка | Н | по основе: 10
по утку: 14