## Kodra 300D
KODRA 300D PU50gr
Поверхностная плотность | г/м2 | 209
Толщина | мм | 0.33
Число нитей на дюйм | шт | 64x45
Водонепроницаемость | мм вод. ст. | 1000
Разрывная нагрузка | Н | по основе: 1870
по утку: 1380
Удлинение при разрыве | % | по основе: 36
по утку: 29
Раздирающая нагрузка | Н | по основе: 49
по утку: 49