## N_Oxf420D
N/OXFORD 420D PU40gr
Поверхностная плотность | г/м2 | 179
Толщина | мм | 0.28
Число нитей на дюйм | шт | 51x38
Водонепроницаемость | мм вод. ст. | 500
Разрывная нагрузка | Н | по основе: 1607
по утку: 1088
Удлинение при разрыве | % | по основе: 37
по утку: 39
Раздирающая нагрузка | Н | по основе: 78
по утку: 98