## P_Oxf 500D
P/OXFORD 500D WR PU1000mm
Поверхностная плотность | г/м2 | 207
Толщина | мм | 0.27
Число нитей на дюйм | шт | 45х32
Водонепроницаемость | мм вод. ст. | 1000
Разрывная нагрузка | Н | по основе: 1910
по утку: 1100
Удлинение при разрыве | % | по основе: 24
по утку: 21
Раздирающая нагрузка | Н | по основе: 100
по утку: 140