## POLY 600D
POLY 600D PU60gr
Поверхностная плотность | г/м2 | 281
Толщина | мм | 0.41
Число нитей на дюйм | шт | 51х38
Водонепроницаемость | мм вод. ст. | 2000
Разрывная нагрузка | Н | по основе: 2030
по утку: 1410
Удлинение при разрыве | % | по основе: 41
по утку: 21
Раздирающая нагрузка | Н | по основе: 88
по утку: 78