## N_Oxf 840D
N/OXFORD 840D WR PU 60 gr
Поверхностная плотность | г/м2 | 270
Толщина | мм | 0.4
Число нитей на дюйм | шт | 35х29
Водонепроницаемость | мм вод. ст. | 3000
Разрывная нагрузка | Н | по основе: 2558
по утку: 1900
Удлинение при разрыве | % | по основе: 36
по утку: 40
Раздирающая нагрузка | Н | по основе: 147
по утку: 196