## POLY 900D
POLY 900D Cire PU80gr
Поверхностная плотность | г/м2 | 310
Толщина | мм | 0.5
Число нитей на дюйм | шт | 19х25
Водонепроницаемость | мм вод. ст. | 1000
Разрывная нагрузка | Н | по основе: 2450
по утку: 930
Удлинение при разрыве | % | по основе: 38%
по утку: 28%
Раздирающая нагрузка | Н | по основе: 78
по утку: 118