## P_30D_Taf_1500mm+Silicon
POLY 30D R/S PU 1500mm&SILICON
Поверхностная плотность | г/м2 | 61
Толщина | мм | 0.08
Число нитей на дюйм | шт | 178х121
Водонепроницаемость | мм вод. ст. | 6000
Разрывная нагрузка | Н | по основе: 353
по утку: 127
Удлинение при разрыве | % | по основе: 25
по утку: 17
Раздирающая нагрузка | Н | по основе: 6
по утку: 6