## Recsystem
Recsystem Acrylic 100% PU
| Поверхностная плотность | г/м2 | 325
| Толщина | мм | 0.61
| Водонепроницаемость | мм вод. ст. | 1000
| Разрывная нагрузка | Н | по основе: 1550
по утку: 900
| Удлинение при разрыве | % | по основе: 23
по утку: 22
| Раздирающая нагрузка | Н | по основе: 50
по утку: 40
* В таблице приведены средние значения характеристик.
В зависимости от пигмента (цвета) ткани эти значения могут варьироваться.