## Sea Star
SEA STAR Acrylic 100% PU
Поверхностная плотность | г/м2 | 320
Толщина | мм | 0.56
Водонепроницаемость | мм вод. ст. | 500
Разрывная нагрузка | Н | по основе: 1421
по утку: 853
Удлинение при разрыве | % | по основе: 23
по утку: 22
Раздирающая нагрузка | Н | по основе: 20
по утку: 39