## Лист1
Наименование | Поверхностная плотность, г/м2 | Толщина, мм | Разрывная нагрузка, кг/5см |  | Удлинение при разрыве |  | Раздирающая нагрузка, кг
|  |  | основа | уток | основа | уток | основа | уток
EH-PU/NF7721-D/TB010(T) | 155 | 0.15 | 58 | 52 | 30% | 38% | 0.6 | 0.7
* В таблице приведены средние значения характеристик.